## 保证率系数 (hidden)
压实度保证率ta及检测点数√n 值
保证率 | 99% | 95% | 90%
n
1
2 | 22.501 | 4.465 | 2.176
3 | 4.021 | 1.686 | 1.089
4 | 2.27 | 1.177 | 0.819
5 | 1.676 | 0.953 | 0.686
6 | 1.374 | 0.823 | 0.603
7 | 1.188 | 0.734 | 0.544
8 | 1.06 | 0.67 | 0.5
9 | 0.966 | 0.62 | 0.466
10 | 0.892 | 0.58 | 0.437
11 | 0.833 | 0.546 | 0.414
12 | 0.785 | 0.518 | 0.393
13 | 0.744 | 0.494 | 0.376
14 | 0.708 | 0.473 | 0.361
15 | 0.678 | 0.455 | 0.347
16 | 0.651 | 0.438 | 0.335
17 | 0.626 | 0.423 | 0.324
18 | 0.605 | 0.41 | 0.314
19 | 0.586 | 0.398 | 0.305
20 | 0.568 | 0.387 | 0.297
21 | 0.552 | 0.376 | 0.289
22 | 0.537 | 0.367 | 0.282
23 | 0.523 | 0.358 | 0.275
24 | 0.51 | 0.35 | 0.269
25 | 0.498 | 0.342 | 0.264
26 | 0.487 | 0.335 | 0.258
27 | 0.477 | 0.328 | 0.253
28 | 0.467 | 0.322 | 0.248
29 | 0.458 | 0.316 | 0.244
30 | 0.449 | 0.31 | 0.239
31 | 0.442 | 0.306 | 0.236
32 | 0.436 | 0.301 | 0.232
33 | 0.429 | 0.297 | 0.229
34 | 0.423 | 0.292 | 0.226
35 | 0.416 | 0.287 | 0.223
36 | 0.409 | 0.283 | 0.219
37 | 0.403 | 0.279 | 0.216
38 | 0.396 | 0.274 | 0.213
39 | 0.39 | 0.27 | 0.209
40 | 0.383 | 0.266 | 0.206
41 | 0.379 | 0.263 | 0.204
42 | 0.374 | 0.26 | 0.202
43 | 0.37 | 0.257 | 0.199
44 | 0.366 | 0.254 | 0.197
45 | 0.362 | 0.252 | 0.195
46 | 0.357 | 0.249 | 0.193
47 | 0.353 | 0.246 | 0.191
48 | 0.349 | 0.243 | 0.188
49 | 0.344 | 0.24 | 0.186
50 | 0.34 | 0.237 | 0.184
51 | 0.337 | 0.235 | 0.182
52 | 0.334 | 0.233 | 0.181
53 | 0.33 | 0.231 | 0.179
54 | 0.327 | 0.229 | 0.177
55 | 0.324 | 0.227 | 0.176
56 | 0.321 | 0.224 | 0.174
57 | 0.318 | 0.222 | 0.172
58 | 0.314 | 0.22 | 0.17
59 | 0.311 | 0.218 | 0.169
60 | 0.308 | 0.216 | 0.167
61 | 0.306 | 0.214 | 0.166
62 | 0.303 | 0.213 | 0.165
63 | 0.301 | 0.211 | 0.163
64 | 0.299 | 0.209 | 0.162
65 | 0.296 | 0.208 | 0.161
66 | 0.294 | 0.206 | 0.16
67 | 0.292 | 0.204 | 0.159
68 | 0.29 | 0.202 | 0.157
69 | 0.287 | 0.201 | 0.156
70 | 0.285 | 0.199 | 0.155
71 | 0.283 | 0.198 | 0.154
72 | 0.281 | 0.196 | 0.153
73 | 0.279 | 0.195 | 0.152
74 | 0.277 | 0.194 | 0.151
75 | 0.276 | 0.193 | 0.15
76 | 0.274 | 0.191 | 0.149
77 | 0.272 | 0.19 | 0.148
78 | 0.27 | 0.189 | 0.147
79 | 0.268 | 0.187 | 0.146
80 | 0.266 | 0.186 | 0.145
81 | 0.264 | 0.185 | 0.144
82 | 0.263 | 0.184 | 0.143
83 | 0.261 | 0.183 | 0.142
84 | 0.259 | 0.182 | 0.141
85 | 0.258 | 0.181 | 0.141
86 | 0.256 | 0.18 | 0.14
87 | 0.254 | 0.179 | 0.139
88 | 0.252 | 0.178 | 0.138
89 | 0.251 | 0.177 | 0.137
90 | 0.249 | 0.175 | 0.136
91 | 0.248 | 0.174 | 0.135
92 | 0.246 | 0.173 | 0.134
93 | 0.245 | 0.172 | 0.133
94 | 0.244 | 0.171 | 0.132
95 | 0.243 | 0.171 | 0.132
96 | 0.241 | 0.17 | 0.131
97 | 0.24 | 0.169 | 0.13
98 | 0.239 | 0.168 | 0.129
99 | 0.237 | 0.167 | 0.129
100 | 0.236 | 0.166 | 0.129
＞100 | 2.3265 | 1.6449 | 1.2815
| √n | √n | √n

## 沥青路面压实度匝道-上面层
沥青路面压实度质量鉴定表
项目名称 |  | 安平高速 |  |  |  |  | 合同段 |  | LM1
单位工程 |  | 路面工程 |  |  |  |  | 分部工程 |  | 路面面层（主线左幅）
路面类型 |  | AC沥青混凝土 |  |  |  |  | 检测时间 |  | 2015.10.13
桩号 | 取样位置 | 层位 | 干燥试件空气中质量（g） | 试件水中质量（g） | 试件表干质量（g） | 试件毛体积相对密度 （g/cm³） | 标准密度（g/cm³） |  | 压实度（%） |  | 规定值（%）-1 |  | 结论
[7 empty] | 试验室 | 最大理论 | 试验室 | 最大理论 | 试验室 | 最大理论 | √ | ×
Note on D7: Administrator: 实测，输入
Note on E7: Administrator: 实测，输入
Note on F7: Administrator: 实测，输入
Note on H7: Administrator: 查资料，输入
Note on I7: Administrator: 查资料，输入

## 沥青路面压实度匝道-中下面层
沥青路面压实度质量鉴定表
项目名称 |  | 安平高速 |  |  |  |  | 合同段 |  | LM1
单位工程 |  | 路面工程 |  |  |  |  | 分部工程 |  | 路面面层（主线左幅）
路面类型 |  | AC沥青混凝土 |  |  |  |  | 检测时间 |  | 2015.10.13
桩号 | 取样位置 | 层位 | 干燥试件空气中质量（g） | 试件水中质量（g） | 试件表干质量（g） | 试件毛体积相对密度 （g/cm³） | 标准密度（g/cm³） |  | 压实度（%） |  | 规定值（%）-1 |  | 结论
[7 empty] | 试验室 | 最大理论 | 试验室 | 最大理论 | 试验室 | 最大理论 | √ | ×
Note on D7: Administrator: 实测，输入
Note on E7: Administrator: 实测，输入
Note on F7: Administrator: 实测，输入
Note on H7: Administrator: 查资料，输入
Note on I7: Administrator: 查资料，输入

## 隧道右幅-上面层
沥青路面压实度质量鉴定表
项目名称 |  | 安平高速 |  |  |  |  | 合同段 |  | LM1
单位工程 |  | 路面工程 |  |  |  |  | 分部工程 |  | 路面面层（主线左幅）
路面类型 |  | AC沥青混凝土 |  |  |  |  | 检测时间 |  | 2015.10.13
桩号 | 取样位置 | 层位 | 干燥试件空气中质量（g） | 试件水中质量（g） | 试件表干质量（g） | 试件毛体积相对密度 （g/cm³） | 标准密度（g/cm³） |  | 压实度（%） |  | 规定值（%）-1 |  | 结论
[7 empty] | 试验室 | 最大理论 | 试验室 | 最大理论 | 试验室 | 最大理论 | √ | ×
Note on D7: Administrator: 实测，输入
Note on E7: Administrator: 实测，输入
Note on F7: Administrator: 实测，输入
Note on H7: Administrator: 查资料，输入
Note on I7: Administrator: 查资料，输入

## 隧道右幅-中下面层
沥青路面压实度质量鉴定表
项目名称 |  | 安平高速 |  |  |  |  | 合同段 |  | LM1
单位工程 |  | 路面工程 |  |  |  |  | 分部工程 |  | 路面面层（主线左幅）
路面类型 |  | AC沥青混凝土 |  |  |  |  | 检测时间 |  | 2015.10.13
桩号 | 取样位置 | 层位 | 干燥试件空气中质量（g） | 试件水中质量（g） | 试件表干质量（g） | 试件毛体积相对密度 （g/cm³） | 标准密度（g/cm³） |  | 压实度（%） |  | 规定值（%）-1 |  | 结论
[7 empty] | 试验室 | 最大理论 | 试验室 | 最大理论 | 试验室 | 最大理论 | √ | ×
Note on D7: Administrator: 实测，输入
Note on E7: Administrator: 实测，输入
Note on F7: Administrator: 实测，输入
Note on H7: Administrator: 查资料，输入
Note on I7: Administrator: 查资料，输入

## 隧道左幅-上面层
沥青路面压实度质量鉴定表
项目名称 |  | 安平高速 |  |  |  |  | 合同段 |  | LM1
单位工程 |  | 路面工程 |  |  |  |  | 分部工程 |  | 路面面层（主线左幅）
路面类型 |  | AC沥青混凝土 |  |  |  |  | 检测时间 |  | 2015.10.13
桩号 | 取样位置 | 层位 | 干燥试件空气中质量（g） | 试件水中质量（g） | 试件表干质量（g） | 试件毛体积相对密度 （g/cm³） | 标准密度（g/cm³） |  | 压实度（%） |  | 规定值（%）-1 |  | 结论
[7 empty] | 试验室 | 最大理论 | 试验室 | 最大理论 | 试验室 | 最大理论 | √ | ×
Note on D7: Administrator: 实测，输入
Note on E7: Administrator: 实测，输入
Note on F7: Administrator: 实测，输入
Note on H7: Administrator: 查资料，输入
Note on I7: Administrator: 查资料，输入

## 隧道左幅-中下面层
沥青路面压实度质量鉴定表
项目名称 |  | 安平高速 |  |  |  |  | 合同段 |  | LM1
单位工程 |  | 路面工程 |  |  |  |  | 分部工程 |  | 路面面层（主线左幅）
路面类型 |  | AC沥青混凝土 |  |  |  |  | 检测时间 |  | 2015.10.13
桩号 | 取样位置 | 层位 | 干燥试件空气中质量（g） | 试件水中质量（g） | 试件表干质量（g） | 试件毛体积相对密度 （g/cm³） | 标准密度（g/cm³） |  | 压实度（%） |  | 规定值（%）-1 |  | 结论
[7 empty] | 试验室 | 最大理论 | 试验室 | 最大理论 | 试验室 | 最大理论 | √ | ×
Note on D7: Administrator: 实测，输入
Note on E7: Administrator: 实测，输入
Note on F7: Administrator: 实测，输入
Note on H7: Administrator: 查资料，输入
Note on I7: Administrator: 查资料，输入

## 沥青路面压实度右幅-上面层
沥青路面压实度质量鉴定表
项目名称 |  | 安平高速 |  |  |  |  | 合同段 |  | LM1
单位工程 |  | 路面工程 |  |  |  |  | 分部工程 |  | 路面面层（主线左幅）
路面类型 |  | AC沥青混凝土 |  |  |  |  | 检测时间 |  | 2015.10.13
桩号 | 取样位置 | 层位 | 干燥试件空气中质量（g） | 试件水中质量（g） | 试件表干质量（g） | 试件毛体积相对密度 （g/cm³） | 标准密度（g/cm³） |  | 压实度（%） |  | 规定值（%）-1 |  | 结论
[7 empty] | 试验室 | 最大理论 | 试验室 | 最大理论 | 试验室 | 最大理论 | √ | ×
Note on D7: Administrator: 实测，输入
Note on E7: Administrator: 实测，输入
Note on F7: Administrator: 实测，输入
Note on H7: Administrator: 查资料，输入
Note on I7: Administrator: 查资料，输入

## 沥青路面压实度右幅-中下面层
沥青路面压实度质量鉴定表
项目名称 |  | 安平高速 |  |  |  |  | 合同段 |  | LM1
单位工程 |  | 路面工程 |  |  |  |  | 分部工程 |  | 路面面层（主线左幅）
路面类型 |  | AC沥青混凝土 |  |  |  |  | 检测时间 |  | 2015.10.13
桩号 | 取样位置 | 层位 | 干燥试件空气中质量（g） | 试件水中质量（g） | 试件表干质量（g） | 试件毛体积相对密度 （g/cm³） | 标准密度（g/cm³） |  | 压实度（%） |  | 规定值（%）-1 |  | 结论
[7 empty] | 试验室 | 最大理论 | 试验室 | 最大理论 | 试验室 | 最大理论 | √ | ×
Note on D7: Administrator: 实测，输入
Note on E7: Administrator: 实测，输入
Note on F7: Administrator: 实测，输入
Note on H7: Administrator: 查资料，输入
Note on I7: Administrator: 查资料，输入

## 沥青路面压实度左幅-上面层
沥青路面压实度质量鉴定表
项目名称 |  | 安平高速 |  |  |  |  | 合同段 |  | LM1
单位工程 |  | 路面工程 |  |  |  |  | 分部工程 |  | 路面面层（主线左幅）
路面类型 |  | AC沥青混凝土 |  |  |  |  | 检测时间 |  | 2015.10.13
桩号 | 取样位置 | 层位 | 干燥试件空气中质量（g） | 试件水中质量（g） | 试件表干质量（g） | 试件毛体积相对密度 （g/cm³） | 标准密度（g/cm³） |  | 压实度（%） |  | 规定值（%）-1 |  | 结论
[7 empty] | 试验室 | 最大理论 | 试验室 | 最大理论 | 试验室 | 最大理论 | √ | ×
Note on D7: Administrator: 实测，输入
Note on E7: Administrator: 实测，输入
Note on F7: Administrator: 实测，输入
Note on H7: Administrator: 查资料，输入
Note on I7: Administrator: 查资料，输入

## 沥青路面压实度左幅-中下面层
沥青路面压实度质量鉴定表
项目名称 |  | 安平高速 |  |  |  |  | 合同段 |  | LM1
单位工程 |  | 路面工程 |  |  |  |  | 分部工程 |  | 路面面层（主线左幅）
路面类型 |  | AC沥青混凝土 |  |  |  |  | 检测时间 |  | 2015.10.13
桩号 | 取样位置 | 层位 | 干燥试件空气中质量（g） | 试件水中质量（g） | 试件表干质量（g） | 试件毛体积相对密度 （g/cm³） | 标准密度（g/cm³） |  | 压实度（%） |  | 规定值（%）-1 |  | 结论
[7 empty] | 试验室 | 最大理论 | 试验室 | 最大理论 | 试验室 | 最大理论 | √ | ×
Note on D7: Administrator: 实测，输入
Note on E7: Administrator: 实测，输入
Note on F7: Administrator: 实测，输入
Note on H7: Administrator: 查资料，输入
Note on I7: Administrator: 查资料，输入

## 连接线-上面层
沥青路面压实度质量鉴定表
项目名称 |  | 安平高速 |  |  |  |  | 合同段 |  | LM1
单位工程 |  | 路面工程 |  |  |  |  | 分部工程 |  | 路面面层（主线左幅）
路面类型 |  | AC沥青混凝土 |  |  |  |  | 检测时间 |  | 2015.10.13
桩号 | 取样位置 | 层位 | 干燥试件空气中质量（g） | 试件水中质量（g） | 试件表干质量（g） | 试件毛体积相对密度 （g/cm³） | 标准密度（g/cm³） |  | 压实度（%） |  | 规定值（%）-1 |  | 结论
[7 empty] | 试验室 | 最大理论 | 试验室 | 最大理论 | 试验室 | 最大理论 | √ | ×
Note on D7: Administrator: 实测，输入
Note on E7: Administrator: 实测，输入
Note on F7: Administrator: 实测，输入
Note on H7: Administrator: 查资料，输入
Note on I7: Administrator: 查资料，输入

## 连接线-中下面层
沥青路面压实度质量鉴定表
项目名称 |  | 安平高速 |  |  |  |  | 合同段 |  | LM1
单位工程 |  | 路面工程 |  |  |  |  | 分部工程 |  | 路面面层（主线左幅）
路面类型 |  | AC沥青混凝土 |  |  |  |  | 检测时间 |  | 2015.10.13
桩号 | 取样位置 | 层位 | 干燥试件空气中质量（g） | 试件水中质量（g） | 试件表干质量（g） | 试件毛体积相对密度 （g/cm³） | 标准密度（g/cm³） |  | 压实度（%） |  | 规定值（%）-1 |  | 结论
[7 empty] | 试验室 | 最大理论 | 试验室 | 最大理论 | 试验室 | 最大理论 | √ | ×
Note on D7: Administrator: 实测，输入
Note on E7: Administrator: 实测，输入
Note on F7: Administrator: 实测，输入
Note on H7: Administrator: 查资料，输入
Note on I7: Administrator: 查资料，输入

## 连接线隧道-上面层
沥青路面压实度质量鉴定表
项目名称 |  | 安平高速 |  |  |  |  | 合同段 |  | LM1
单位工程 |  | 路面工程 |  |  |  |  | 分部工程 |  | 路面面层（主线左幅）
路面类型 |  | AC沥青混凝土 |  |  |  |  | 检测时间 |  | 2015.10.13
桩号 | 取样位置 | 层位 | 干燥试件空气中质量（g） | 试件水中质量（g） | 试件表干质量（g） | 试件毛体积相对密度 （g/cm³） | 标准密度（g/cm³） |  | 压实度（%） |  | 规定值（%）-1 |  | 结论
[7 empty] | 试验室 | 最大理论 | 试验室 | 最大理论 | 试验室 | 最大理论 | √ | ×
Note on D7: Administrator: 实测，输入
Note on E7: Administrator: 实测，输入
Note on F7: Administrator: 实测，输入
Note on H7: Administrator: 查资料，输入
Note on I7: Administrator: 查资料，输入

## 连接线隧道-中下面层
沥青路面压实度质量鉴定表
项目名称 |  | 安平高速 |  |  |  |  | 合同段 |  | LM1
单位工程 |  | 路面工程 |  |  |  |  | 分部工程 |  | 路面面层（主线左幅）
路面类型 |  | AC沥青混凝土 |  |  |  |  | 检测时间 |  | 2015.10.13
桩号 | 取样位置 | 层位 | 干燥试件空气中质量（g） | 试件水中质量（g） | 试件表干质量（g） | 试件毛体积相对密度 （g/cm³） | 标准密度（g/cm³） |  | 压实度（%） |  | 规定值（%）-1 |  | 结论
[7 empty] | 试验室 | 最大理论 | 试验室 | 最大理论 | 试验室 | 最大理论 | √ | ×
Note on D7: Administrator: 实测，输入
Note on E7: Administrator: 实测，输入
Note on F7: Administrator: 实测，输入
Note on H7: Administrator: 查资料，输入
Note on I7: Administrator: 查资料，输入

## 沥青路面压实度 (hidden)
沥青路面压实度质量鉴定表
项目名称 |  | 安平高速 |  |  |  |  | 合同段 |  | LM1
单位工程 |  | 路面工程 |  |  |  |  | 分部工程 |  | 路面面层（主线左幅）
路面类型 |  | AC沥青混凝土 |  |  |  |  | 检测时间 |  | 2015.10.13
桩号 | 取样位置 | 层位 | 干燥试件空气中质量（g） | 试件水中质量（g） | 试件表干质量（g） | 试件毛体积相对密度 （g/cm³） | 标准密度（g/cm³） |  | 压实度（%） |  | 规定值（%）-1 |  | 结论
[7 empty] | 试验室 | 最大理论 | 试验室 | 最大理论 | 试验室 | 最大理论 | √ | ×
Note on D7: Administrator: 实测，输入
Note on E7: Administrator: 实测，输入
Note on F7: Administrator: 实测，输入
Note on H7: Administrator: 查资料，输入
Note on I7: Administrator: 查资料，输入

## source (hidden)
评定 | 试验室标准密度控制 | 平均值 | 检测点数 | 最大理论密度控制 | 平均值 | 检测点数 | 结论
| 规定值（%） | 标准差 | 合格点数 | 规定值（%） | 标准差 | 合格点数
|  | 代表值 | 合格率 |  | 代表值 | 合格率